## 타르에폭시
타르 에폭시 도료 (KK-TAR EPOXY PAINT)
본 도료는 에폭시 폴리아마이드 수지와 내약품성이 우수한 안료를 주체로 한 2액형의 비노출형
2액형 도료로서 내마모성, 부착성, 내구성, 내수성, 내알칼리성, 내유성, 내화학성 등이
우수합니다. 특히 본 도료는 내수성이나 내약품성이 장기간 요구되는 곳에 널리 사용되며 외부에
폭로되는 부분에 도장할 경우에는 색상이 약간 변색되거나 쵸킹현상이 발생할 수가 있습니다.
가. 용 도 : 내수성, 내산성, 내약품성이 요구되는 철재면, 콘크리트면 및 몰탈면
지하 매설물 또는 분뇨처리장, 폐수처리
1. 페인트 타입 : 타르,에폭시 수지/ 폴리아마이드 수지/2액형
2. 마감상태 : 반광택의 흑색
3. 비 중 : 1.40 ± 0.5
4. 혼 합 비 : 주제 : 경화제 = 9 : 1 (무게비)
5. 제품물성
구 분 | 5℃ | 20℃ | 30℃
지 촉 건 조(20℃) | 2시간 | 90분 | 1시간
고 화 건 조(20℃) | 24시간 | 15시간 | 10시간
가 사 시 간 | 8시간 | 6시간 | 4시간
SVR | 66%
이론도포율(㎡/ℓ ) | 4.3㎡/ℓ
건 조 도 막 두 께 | 150㎛
1. 표면처리
※ 피도면의 밀 스케일, 수분, 유분, 모래, 먼지, 기타 이물질을 완전히 제거하여 주십시오.
피도면을 완전히 건조시켜 주십시오.
(철재물은 방청도료로 하도도장을 하여야 합니다.)
소지표면의 먼지, 유분 등은 자이렌이나 기타 적합한 용제를 사용하여 제거하고 녹이나 쇠비듬 등은
SSPC-SP5(완전나금속 블라스트 세척)까지 처리하여 제거하여 준다.
※ 표면에 알킬리성분이 많이 존재하는 경우에는 1~3% 인산 처리 후 도장하십시오.
2. 작업기상조건
※ 대기온도 : 5 ~ 35℃
※ 상대습도 : 50 ~ 85%이하
(상대습도 85%이상시 백화현상이 일어나기 쉬우므로 도장을 피하십시오.)
※ 피도면온도는 수분 응축을 방지하기 위해서 이슬점 온도보다 최소3℃이상 되어야 합니다.
3. 희 석 율
적당한 제품 : 에폭시 신나
5 ~ 10% (부피비)
지시된 희석 비율을 준수하여 사용하시고, 과다한 희석은 외관 및 색상불량의 요인이 되며 희석 전 도료를
충분히 교반하여 사용하시기 바랍니다.
4. 적당한 하도용 도료
철 재 : 에폭시 프라이머 갈색
콘크리트 : 에폭시 프라이머 투명
5. 도장방법
※ 붓 도장, 스프레이 (에어 혹은 에어리스) 도장
스프레이 분사시 소지표면에 직각으로 분사각도를 취하고, 피도체 표면과 스프레이건 과의 거리는 20 ~ 30㎝를
유지하여 분사하여야 하며, 가장자리부터 먼저 도장하여 중간 부분방향으로 도장 작업을 진행하여야 한다.
도료분사시 소지면에 부착되는 분사폭의 50%정도 중첩되도록 분사되어야만 합니다.
※ 용접 부분이나 모서리는 손질을 하는 것이 중요합니다.
6. 저장기간 : 12개월 (5~38℃ 실내보관시)
1) 지시된 혼합 비율을 준수하여 사용하되 혼합된 도료는 가사시간 이전에 사용을 완료하십시오.
2) 사용 전 도료를 잘 교반하여 균일하게 한 후 사용하십시오.
3) 조색시 당사 제품을 사용하여 주십시오.
4) 제품은 화기및 직사광선을 피하여 상온(5~38℃)의 건냉암소에 보관하시되, 용기는 반드시 밀폐시키고
주입구가 상단을 향하도록 세워서 보관하십시오. 사용 후 잔량도 같은 방법으로 보관하십시오.
5) 비오는날, 습도가 많은 날 (85%이상), 기온이 낮은 날(10℃이하)에는 정성적인 물성을 발휘하지 못하므로
도장작업을 피하십시오. (도막의 건조 및 부착불량 등이 발생할 수 있음)
6) 도장 후 충분한 성능은 20℃에서 7일 후에 발휘됩니다.
7) 도장 작업 완료 후 노출된 피부는 깨끗이 씻으십시오.
1) 내용물은 두통, 현기증, 환각, 피부염 등 건강 장애를 일으킬 수 있으므로 절대 섭취하거나 증기흡입,
피부접촉 등을 피하십시오.
(작업시 유기용제용 방독마스크, 보호장갑 등 필요한 보호구를 착용하십시오.)
2) 화재의 위험이 있으므로 절대 화기근처에 보관하지마시고, 취급시 충격, 낙하, 마찰 등에 의한 스파크가
발생하지 않도록 하십시오.
화재시 분말(유류화재용 - B급), 가스계 소화기를 사용하십시오.
3) 보관 및 이동시 용기를 밀폐하고 화기 및 직사광선을 피하여 상온의 냉암소에 저장하시되 내용물
유출시 톱밥 또는 모래 등으로 흡수시켜 제거하십시오.
4) 밀폐된 공간에서는 절대 도장하지 마십시오.
5) 환기가 부족한 경우 질식 위험이 있으므로 도장작업 및 건조 중 옥외로 강제 배기시키거나
충분히 환기시켜 주어야 합니다.
6) 먹었을 경우 또는 눈 접촉시 즉시 전문의의 진단을 받으시고, 구토시 기도가 막히지 않도록 조심스럽게
유도하십시오.
피부접촉시 즉시 흐르는 물에 깨끗이 씻고 이상 발생시 전문의의 진단을 받으십시오.
전문의의 진단시 물질안전보관자료(MSDS)를 참고 하십시오.
7) 기타 자세한 사항은 당사 기술부로 문의하시거나, 물질안전보건자료(MSDS)를 참고하시기 바랍니다.
※ 모든 자료는 실험실에서 이론과 경험을 바탕으로 작성된 것입니다.
※ 도포량은 도장해야 할 표면의 형태, 표면조도 도장시의 기후조건, 도장방법에 따라 변경될 수 있으니
사용자께서는 충분히 검토한 후 사용해 주시길 바랍니다.

## 액상용에폭시하이빌드
액상용 에폭시 하이빌드(KK-EPOXY HIGH-BUILD)
본 도료는 에폭시 수지와 지방족 폴리아마이드 경화제를 주성분으로 한 2액형 도료로서
내수성 ,내구성,내마모성, 방청성,내 굴곡성이 우수하여 수도용 강관 내부도장에 적합하며 1회
도장으로 높은 건조도막을 얻을수 있게 설계된 하이빌드타입의 도료입니다.
가. 용 도 : 수도관류, 밸브류, 강재수조등의 내면 도장
지하 매설물 또는 분뇨처리장, 폐수처리
1. 페인트 타입 : 에폭시 수지와 경화제의 2액형 타입
2. 마감상태 : 반광
3. 비 중 : 1.50±0.05
4. 혼 합 비 : 주제 : 경화제 = 1 : 1 (무게비)
5. 제품물성
구 분 | 5℃ | 20℃ | 30℃
지 촉 건 조(20℃) | 5시간 | 3시간 | 2시간
고 화 건 조(20℃) | 24시간 | 20시간 | 15시간
가 사 시 간 | 3시간이상(20℃)
SVR | 70%
이론도포율(㎡/ℓ ) | 1.5~1.8㎡/ℓ
건 조 도 막 두 께 | 400㎛
1. 표면처리
※ 피도면의 밀 스케일, 수분, 유분, 모래, 먼지, 기타 이물질을 완전히 제거하여 주십시오.
피도면을 완전히 건조시켜 주십시오.
(철재물은 방청도료로 하도도장을 하여야 합니다.)
소지표면의 먼지, 유분 등은 자이렌이나 기타 적합한 용제를 사용하여 제거하고 녹이나 쇠비듬 등은
SSPC-SP5(완전나금속 블라스트 세척)까지 처리하여 제거하여 준다.
※ 표면에 알킬리성분이 많이 존재하는 경우에는 1~3% 인산 처리 후 도장하십시오.
2. 작업기상조건
※ 대기온도 : 5 ~ 35℃
※ 상대습도 : 50 ~ 85%이하
(상대습도 85%이상시 백화현상이 일어나기 쉬우므로 도장을 피하십시오.)
※ 피도면온도는 수분 응축을 방지하기 위해서 이슬점 온도보다 최소3℃이상 되어야 합니다.
3. 희 석 율
적당한 제품 : 에폭시 신나
5 ~ 10% (부피비)
지시된 희석 비율을 준수하여 사용하시고, 과다한 희석은 외관 및 색상불량의 요인이 되며 희석 전 도료를
충분히 교반하여 사용하시기 바랍니다.
4. 적당한 하도용 도료
철 재 : 에폭시 프라이머 갈색
콘크리트 : 에폭시 프라이머 투명
5. 도장방법
※ 붓 도장, 스프레이 (에어 혹은 에어리스) 도장
스프레이 분사시 소지표면에 직각으로 분사각도를 취하고, 피도체 표면과 스프레이건 과의 거리는 20 ~ 30㎝를
유지하여 분사하여야 하며, 가장자리부터 먼저 도장하여 중간 부분방향으로 도장 작업을 진행하여야 한다.
도료분사시 소지면에 부착되는 분사폭의 50%정도 중첩되도록 분사되어야만 합니다.
※ 용접 부분이나 모서리는 손질을 하는 것이 중요합니다.
6. 저장기간 : 12개월 (5~38℃ 실내보관시)
1) 지시된 혼합 비율을 준수하여 사용하되 혼합된 도료는 가사시간 이전에 사용을 완료하십시오.
2) 사용 전 도료를 잘 교반하여 균일하게 한 후 사용하십시오.
3) 조색시 당사 제품을 사용하여 주십시오.
4) 제품은 화기및 직사광선을 피하여 상온(5~38℃)의 건냉암소에 보관하시되, 용기는 반드시 밀폐시키고
주입구가 상단을 향하도록 세워서 보관하십시오. 사용 후 잔량도 같은 방법으로 보관하십시오.
5) 비오는날, 습도가 많은 날 (85%이상), 기온이 낮은 날(10℃이하)에는 정성적인 물성을 발휘하지 못하므로
도장작업을 피하십시오. (도막의 건조 및 부착불량 등이 발생할 수 있음)
6) 도장 후 충분한 성능은 20℃에서 7일 후에 발휘됩니다.
7) 도장 작업 완료 후 노출된 피부는 깨끗이 씻으십시오.
1) 내용물은 두통, 현기증, 환각, 피부염 등 건강 장애를 일으킬 수 있으므로 절대 섭취하거나 증기흡입,
피부접촉 등을 피하십시오.
(작업시 유기용제용 방독마스크, 보호장갑 등 필요한 보호구를 착용하십시오.)
2) 화재의 위험이 있으므로 절대 화기근처에 보관하지마시고, 취급시 충격, 낙하, 마찰 등에 의한 스파크가
발생하지 않도록 하십시오.
화재시 분말(유류화재용 - B급), 가스계 소화기를 사용하십시오.
3) 보관 및 이동시 용기를 밀폐하고 화기 및 직사광선을 피하여 상온의 냉암소에 저장하시되 내용물
유출시 톱밥 또는 모래 등으로 흡수시켜 제거하십시오.
4) 밀폐된 공간에서는 절대 도장하지 마십시오.
5) 환기가 부족한 경우 질식 위험이 있으므로 도장작업 및 건조 중 옥외로 강제 배기시키거나
충분히 환기시켜 주어야 합니다.
6) 먹었을 경우 또는 눈 접촉시 즉시 전문의의 진단을 받으시고, 구토시 기도가 막히지 않도록 조심스럽게
유도하십시오.
피부접촉시 즉시 흐르는 물에 깨끗이 씻고 이상 발생시 전문의의 진단을 받으십시오.
전문의의 진단시 물질안전보관자료(MSDS)를 참고 하십시오.
7) 기타 자세한 사항은 당사 기술부로 문의하시거나, 물질안전보건자료(MSDS)를 참고하시기 바랍니다.
※ 모든 자료는 실험실에서 이론과 경험을 바탕으로 작성된 것입니다.
※ 도포량은 도장해야 할 표면의 형태, 표면조도 도장시의 기후조건, 도장방법에 따라 변경될 수 있으니
사용자께서는 충분히 검토한 후 사용해 주시길 바랍니다.